## L2零部件特性清单
L2编号 | 所属零部件 | 关联L1编号 | 特性名称 | 规范要求值 | 单位 | 条件/工况 | 来源规范 | 验证方法 | 控制方法 | 备注
PC-01 | 尼龙管 | L1#24 | 拉伸强度(新件) | ≥20 | N/mm² |  | PF.90197 | 万能试验机 | 抽检+DV/PV
PC-02 | 尼龙管 | L1#25 | 拉伸强度(燃油浸泡后) | ≥15 | N/mm² | 燃油浸泡后 | PF.90197 | 万能试验机 | DV/PV
PC-03 | 尼龙管 | L1#26 | 断裂伸长率(新件) | ≥160 | % |  | PF.90197 | 万能试验机 | DV/PV
PC-04 | 尼龙管 | L1#27 | 断裂伸长率(燃油浸泡后) | ≤50%降幅 | % | 相对新件 | PF.90197 | 万能试验机 | DV/PV
PC-05 | 尼龙管 | L1#28 | 多层壁厚公差 | ±10% | %nominal | 每层 | PF.90197 | CMM/截面 | 抽检
PC-06 | 尼龙管 | L1#1 | VLD泄漏 | 15µm×3mm | µm | 在线 | PF.90197 | 氦检 | 100%在线
PC-07 | 尼龙管 | L1#35 | 内部燃油耐受 | 1048hr | hr | 柴油90°C | PF.90197 §8 | 燃油浸泡 | DV/PV
PC-08 | 尼龙管 | L1#23 | 清洁度 | ≤0.75 | mg/dm² | ISO16232 | PF.90197 | 清洁度分析 | 抽检
PC-09 | 尼龙管 | L1#10 | 静电消散 | ≤1MΩ | Ω | DC@500V | SAE J1645 | 电阻测试 | 抽检
PC-10 | 尼龙管 | L1#33 | 弯管角度稳定性 | ≤3° | ° | 90°C/1hr | PF.90197 | 角度测量 | DV/PV
PC-11 | 尼龙管 | L1#42 | MiniSHED蒸发排放 | 待确认 |  | LP.7A005 | PF.90197 | MiniSHED | DV/PV | 黄色标记
PC-12 | QC接头 | L1#5 | 泄漏率 | ≤0.5 | cc/min | air | PF.90298 §7.1 | 气密测试 | 100%在线
PC-13 | QC接头 | L1#12 | 爆破(液态) | ≥3447 | kPa |  | PF.90298 §7.6 | 爆破测试 | DV/PV
PC-14 | QC接头 | L1#13 | 爆破(蒸气) | ≥689 | kPa |  | PF.90298 §7.6 | 爆破测试 | DV/PV
PC-15 | QC接头 | L1#14 | 插入力(<11mm,新件) | ≤67 | N | 新件 | PF.90298 | 力传感器 | 抽检
PC-16 | QC接头 | L1#15 | 插入力(≥11mm,新件) | ≤111 | N | 新件 | PF.90298 | 力传感器 | 抽检
PC-17 | QC接头 | L1#16 | 插入力(<11mm,老化) | ≤111 | N | 老化件 | PF.90298 | 力传感器 | DV/PV
PC-18 | QC接头 | L1#17 | 插入力(≥11mm,老化) | ≤156 | N | 老化件 | PF.90298 | 力传感器 | DV/PV
PC-19 | QC接头 | L1#22 | 冲击能(金属) | ≥50 | J | -30°C Charpy | PF.90298 | 冲击试验 | DV/PV
PC-20 | QC接头 | L1#11 | 二次锁扣 | 两步操作 |  | 新设计 | PF.90298 §1.8 | 装配验证 | 100%在线
PC-21 | QC接头 | L1#23 | 清洁度 | ≤0.75 | mg/dm² | ISO16232 | PF.90298 | 清洁度分析 | 抽检
PC-22 | QC接头 | L1#39 | 寿命循环(rocker) | 600,000 | cycles | 液态 | PF.90298 §9.5 | rocker台 | DV/PV
PC-23 | QC接头 | L1#40 | 装卸循环 | 30 | cycles | 寿命后 | PF.90298 §9.3 | 手动 | DV/PV
PC-24 | 阻尼器 | L1#2 | 爆破压力(RT) | ≥36 | bar | 22°C | PF.90197 | 爆破测试 | DV/PV | 工作压力4.5bar
PC-25 | 阻尼器 | L1#29 | 脉动压力耐久 | 300,000 | cycles | 0~9bar | PF.90197 §9 | 脉动台 | DV/PV
PC-26 | 阻尼器 | L1#30 | 振动耐久 | 60 | hr | 5-1000Hz | PF.90197 | 振动台 | DV/PV
PC-27 | 阻尼器 |  | 膜片材料(54U6002+AgN91S) | 合规 |  |  | PPTX BOM | 材料认证 | IMDS
PC-28 | 压缩弹簧 |  | 弹力@4.5bar | 待确认 | N |  | NF EN 10270-3 | 力传感器 | DV/PV | 黄色标记
PC-29 | 压缩弹簧 | L1#38 | 腐蚀耐久 | 15年 |  | J2334 | PF.90197 | 腐蚀测试 | DV/PV
PC-30 | 端盖(PA66+PA6) |  | 材料 | PA66+PA6 |  |  | PPTX BOM | 材料认证 | IMDS
PC-31 | 堵头(PA66 GF30) |  | 材料 | PA66 GF30 |  |  | PPTX BOM | 材料认证 | IMDS
PC-32 | 端盖/堵头 | L1#38 | 腐蚀耐久 | 15年 |  | J2334 | PF.90197 | 腐蚀测试 | DV/PV
PC-33 | TPE防磨套 | L1#34 | 拆卸力 | 2~15 | N |  | CTS嵌入PDF | 力传感器 | 抽检
PC-34 | TPE防磨套 |  | 颜色对比 | 与零件不同色 |  |  | CTS嵌入PDF | 目视 | 100%
PC-35 | TPE防磨套 |  | SAE J2027合规 | a/b 1B 3E 4B 5E 7B 8A 9B |  |  | PF.90197 | 材料认证 | DV
PC-36 | 卡扣 | L1#18 | 插入力 | ≤40 | N | 2.5%含水 | PF.90197 | 力传感器 | 抽检
PC-37 | 卡扣 | L1#19 | 拔出力 | ≥80 | N |  | PF.90197 | 力传感器 | 抽检
PC-38 | 卡扣 | L1#20 | 装车装配力(双指) | ≤20 | N |  | PF.90197 | 力传感器 | DV
PC-39 | 卡扣 | L1#21 | 装车拆卸力 | ≥100 | N |  | PF.90197 | 力传感器 | DV
PC-40a | 总成 | L1#2 | 爆破压力(RT) | ≥36 | bar | 22°C | PF.90197 §7.4 | 爆破测试 | DV/PV
PC-40b | 总成 | L1#3 | 爆破压力(高温) | ≥13.5 | bar | 115°C | PF.90197 §7.4 | 爆破测试 | DV/PV
PC-40c | 总成 | L1#4 | 爆破压力(低温) | ≥13.5 | bar | -9°C | PF.90197 §7.4 | 爆破测试 | DV/PV
PC-41a | 总成 | L1#6 | 拉脱力(燃油管,RT) | ≥450 | N | 22°C | PF.90197 | 拉力测试 | DV/PV
PC-41b | 总成 | L1#7 | 拉脱力(燃油管,高温) | ≥115 | N | 115°C | PF.90197 | 拉力测试 | DV/PV
PC-42 | 总成 | L1#30 | 振动耐久 | 60hr×5件 | hr | 通用频谱 | PF.90197 | 振动台 | DV/PV | 外协
PC-43 | 总成 | L1#31 | 固有频率 | >30 | Hz |  | PF.90197 | 模态分析 | DV
PC-44 | 总成 | L1#32 | NVH评级 | ≥8 | /10 | 主观 | PF.90197 | 主观评价 | DV
PC-45 | 总成 | L1#36 | CaCl₂(EMEA) | 200hr | hr | 50%,60°C | PF.90197 | 浸泡 | DV/PV
PC-46 | 总成 | L1#37 | ZnCl₂ | 168hr | hr | 环境温度 | PF.90197 | 浸泡 | DV/PV
PC-47 | 总成 | L1#41 | 设计寿命 | 15年/241,400km |  |  | PF.90197 | 综合 | DV/PV