## 特殊特性清单
序号 | 特性名称 | 类别 | 规范要求 | 来源文件 | 验证方法 | 控制方法建议 | 备注
1 | 爆破压力（常温） | CC | ≥ 8×工作压力 = 36 bar @23°C | PF.90197 §7.4 | 爆破试验 15件 P99C90 | 100%在线气密检测 + 抽检爆破
2 | 爆破压力（高温115°C） | CC | ≥ 3×工作压力 = 13.5 bar @115°C | PF.90197 §7.4 | 高温爆破试验 15件 P99C90 | 高温爆破抽检
3 | QC接头爆破压力 | CC | ≥ 3447 kPa (500 psig) | PF.90298 §6.3.7 | 液体爆破试验 15件 P99C90 | 100%在线气密 + 抽检爆破 | 高温爆破
4 | 接头拉脱力（常温） | CC | ≥ 450N (101 lbf) @23°C | PF.90197 §6.3.5 | 拉脱试验 15件 P99C90 | 100%在线拉脱力检测 | 燃油泄漏风险
5 | 接头拉脱力（高温115°C） | CC | ≥ 115N (25.9 lbf) @115°C | PF.90197 §6.3.5 | 高温拉脱试验 15件 P99C90 | 抽检高温拉脱
6 | QC拉脱力（未暴露燃油） | CC | ≥ 450N | PF.90298 §7.3 | 拉脱试验 15件 P99C90 | 100%在线拉脱检测
7 | QC拉脱力（已暴露燃油） | CC | ≥ 297N | PF.90298 §7.3 | 燃油浸泡后拉脱试验 | 抽检 | 燃油浸泡劣化后的保底值
8 | 泄漏（液体管VLD） | CC | 15μm × 3mm，测试压力 ≥ 150 PSI | PF.90197 §7.2 | VLD检漏 15件 P99C90 | 100%在线VLD检测
9 | QC接头泄漏率 | CC | ≤ 0.5 cc/min（低压/高压/真空3项） | PF.90298 §7.1.1-7.1.3 | 泄漏测试 15件 P99C90 | 100%在线泄漏检测 | 含真空泄漏
10 | QC在线泄漏 | CC | 100%逐件检测，全部通过 | PF.90298 §7.1.4 | 在线检漏 100% | 工位防错 + MES锁定 | 不合格件不得流出
11 | 静电放散（ESD电阻） | CC | ≤ 1,000,000 Ω | PF.90298 §6.4.1 | ESD电阻测试 15件 P99C90 | 材料来料检验 + 抽检 | 防爆安全要求
12 | 静电荷消散 | CC | 静电电荷消散能力（详见LP.7A004） | PF.90197 §6.2.5 | 静电消散试验 15件 P99C90 | 材料认证 + 抽检 | 燃油起火风险
13 | 防火安全 | CC | 符合FMVSS 301（如适用北美） | PF.90197 §5.8, PF-SAFETY | 火焰蔓延测试 | 材料阻燃认证 | 法规强制
14 | 耐化学介质 | SC | 柴油+生物柴油(B7/B30)+自氧化燃油 浸泡后性能保持 | PF.90197 §5.1 | 化学浸泡试验 15件 P99C90 | 材料来料检验 + 定期验证
15 | 耐腐蚀（盐雾/循环腐蚀） | SC | SAE J2334循环腐蚀 + 盐雾测试 | PF.90197 §5.3 | 腐蚀试验 15件 P99C90 | 镀层厚度检测 + 盐雾抽检
16 | 氯化物应力腐蚀 | SC | CaCl₂ 50% @80°C（EMEA）+ ZnCl₂ | PF.90197 §5.4, PF.90298 §5.2-5.3 | 氯化物腐蚀试验 15件 P99C90 | 材料认证 | EMEA市场强制
17 | 清洁度（燃油管总成） | SC | ≤ 1.5 mg/dm²，颗粒分级见Table 6 | PF.90197 §7.1 | 清洁度检测 15件 P99C90 | 产线清洁度管控 + 批次抽检 | Diesel Filter A下游: 50-100μm<50颗, 100-200μm<15颗, 200-500μm<2颗, ≥500μm=0
18 | 清洁度（QC接头） | SC | ≤ 0.75 mg/dm² | PF.90298 §6.2.4 | 清洁度检测 15件 P99C90 | 无尘车间+批次抽检
19 | 流阻/压降 | SC | 400 kPa测试，成形截面 ≥ 80%标称截面积 | PF.90197 §7.3 | 流量/压降测试 15件 P99C90 | 抽检流量测试
20 | QC流阻 | SC | 流量限制测试 | PF.90298 §7.5 | 流量测试 15件 P99C90 | 抽检
21 | 插入力（管接头<11mm） | SC | ≤ 67N (15 lb) | PF.90197 §6.2.4 | 插入力测试 15件 P99C90 | 工装控制 + 抽检
22 | QC装配力（<11mm） | SC | ≤ 67N (15 lb) | PF.90298 §7.2 | 装配力测试 15件 P99C90 | 工装控制 + 抽检
23 | QC Cartridge插入力 | SC | ≤ 650N | PF.90298 §7.2.1 | 插入力测试 15件 P99C90 | 工装设计保证
24 | 卡扣装配力（双手） | SC | ≤ 40N（单手 ≤ 20N） | PF.90197 §6.3.4 | 装配力测试 15件 P99C90 | 卡扣模具精度控制 | 人机工程要求
25 | 卡扣拆卸力 | SC | ≥ 100N | PF.90197 §6.3.4 | 拆卸力测试 15件 P99C90 | 卡扣模具精度控制
26 | 管从卡扣拆出力 | SC | ≥ 80N | PF.90197 §6.3.4 | 拆出力测试 15件 P99C90 | 卡扣模具精度控制
27 | 管插入卡扣力 | SC | ≤ 40N | PF.90197 §6.3.4 | 插入力测试 15件 P99C90 | 工装控制
28 | QC偏心装配 | SC | 偏心条件下可靠装配 | PF.90298 §6.3.1 | 偏心装配试验 30件 P99C90 | 装配工装设计 | 样件数30件
29 | QC侧向载荷 | SC | 侧向载荷能力 | PF.90298 §7.4 | 侧向载荷测试 15件 P99C90 | 结构设计保证
30 | QC动态冲击（金属） | SC | ≥ 50J | PF.90298 §6.3.5 | 冲击试验 15件 P99C90 | 材料认证 + 抽检
31 | QC动态冲击（塑料） | SC | ≥ 10J | PF.90298 §6.3.5 | 冲击试验 15件 P99C90 | 材料认证 + 抽检
32 | 碎石冲击 | SC | SAE J400碎石测试 | PF.90197 §5.5.2 | 碎石冲击试验 | 镀层/保护套管设计
33 | 抗拉强度（新件） | SC | ≥ 20 N/mm², 断裂伸长率 ≥ 160% | PF.90197 Table 3 | 拉伸试验 (50mm/min) | 材料来料检验
34 | 抗拉强度（燃油浸泡后） | SC | ≥ 15 N/mm², 伸长率 ≤ 50% of new | PF.90197 Table 3, §6.3.5 | 浸泡后拉伸试验 | 材料批次跟踪
35 | 抗拉强度（热老化后） | SC | ≥ 15 N/mm² | PF.90197 Table 3, SAE J2260-7.14 | 热老化后拉伸试验 | 材料批次跟踪 | 伸长率仅表征
36 | 材料层结构 | SC | 多层管壁结构符合设计要求 | PF.90197 §6.2.2 | 截面分析 15件 P99C90 | 来料检验 + 首件确认
37 | DSC熔点（QC材料） | SC | DSC熔点测试 | PF.90298 §6.2.1.2 | DSC测试（PV 15件） | 来料批次检验 | 仅PV阶段
38 | MiniSHED排放 | SC | 蒸发排放符合要求 | PF.90197 §8.2 | MiniSHED测试 DV 15件 P99C90 / PV R95C90 | 材料认证 + 批次抽检
39 | 渗透性（蒸汽管VLD） | SC | 20μm × 3mm | PF.90197 §7.2 | VLD检漏 | 100%在线VLD
40 | NVH主观评级 | SC | ≥ 8（NVH Rating Scale） | PF.90197 §6.3.2 | NVH主观评估（Stellantis主导） | 结构设计优化 | Stellantis负责测试
41 | 尺寸验证 | SC | 关键尺寸符合图纸公差 | PF.90197 §6.3.8 | 三坐标/光学测量 15件 P99C90 | SPC过程控制 | 需2D图纸
42 | 运输尺寸稳定性 | SC | 运输后尺寸保持 | PF.90197 §6.3.7 | 运输后测量（PV 15件） | 包装设计验证 | 仅PV阶段
43 | 塑料管弯角变化 | SC | ≤ 3° | PF.90197 §6.3.9 | 弯角测量 15件 P99C90 | 成形工艺SPC
44 | 耐久寿命（Life Cycle） | SC | 15年 / 150,000 miles | PF.90197 §9.3 | 寿命循环测试 45件 R95C90 | 材料+工艺+设计综合保证
45 | 振动耐久 | SC | 振动循环测试 | PF.90197 §9.4 | 振动耐久 45件 R95C90 | 结构设计 + 卡扣布置 | 需委外国家实验室
46 | 脉冲压力耐久 | SC | P5等级: 0~2×工作压力, 300,000次(S&S) / 600,000次(S&S+FW) | PF.90197 §9.5 | 脉冲压力测试 45件 R95C90 | 管材+接头质量保证 | 2.2L柴油4.5bar
47 | QC锁扣疲劳 | SC | 锁扣反复开合耐久 | PF.90298 §9.3 | 锁扣疲劳测试 45件 R95C90 | 锁扣模具精度+材料 | Supplier/FCA共担
48 | QC Life Cycling | SC | 寿命循环 | PF.90298 §9.4 | 寿命循环 45件 R95C90 | 材料+设计综合保证
49 | QC Rocker测试 | SC | 摇摆耐久 | PF.90298 §9.6 | 摇摆测试 45件 R95C90 | 接头结构设计
50 | QC存储寿命 | SC | ≥ 1年无缺陷 | PF.90298 §5.6 | 存储后功能测试 | 包装防护设计
51 | 外观 | SC | 100%目视检查合格 | PF.90197 §6.1, PF.90298 §6.1 | 目视检查 100% | 检验工位标准样件对比
52 | 金属管内镍镀 | SC | 金属管内部需镍镀处理 | CTS §3.1 | 镀层厚度测试 | 电镀工艺参数控制 + 膜厚抽检 | CTS独立要求，需委外
53 | 管端保护帽 | SC | 所有管端需保护帽 | CTS §3.7 | 目视检查 100% | 装配防错 | 防止异物进入
54 | Damper工作压力 | SC | 4.5 bar | PPTX Slide 3 | 压力测试 | SPC过程控制 | Nobel Auto自供件
55 | 温度耐受（持续90°C） | SC | 90°C ± 2°C 持续使用 | PF.90197 §5.2 | 热老化测试 | 材料选型保证
56 | 温度耐受（短时115°C） | SC | 115°C ±2°C 30min | PF.90197 §5.2 | 短时高温测试 | 材料选型保证
57 | 低温耐受（-40°C） | SC | -40°C ± 2°C | PF.90197 §5.2 | 低温测试 | 材料选型保证
58 | QC温度范围 | SC | -40°C ~ 120°C, 短时135°C/20min | PF.90298 §5 | 高低温测试 | 材料选型保证