## 特殊特性清单
序号 | 特性名称 | 类别 | 规范要求 | 来源文件 | 验证方法 | 控制方法建议 | 备注
1 | 爆破压力 | CC | RT: ≥8×工作压力; 115°C: ≥3×工作压力; 后处理后≥75%原值且≥3×工作压力 | PF.90197 §7.4 | 爆破试验 (DV/PV各15件, P99C90) | 100%在线气密检测 + 抽检爆破
2 | 泄漏 (VLD) | CC | 液体管: VLD 15μm×3mm, 150 PSI; 蒸汽管: VLD 20μm×3mm, 10 PSI | PF.90197 §7.2 <S,E> | 真空泄漏检测 (DV/PV各15件, P99C90) | 100%在线VLD检测 | 标注<S>(安全)+<E>(排放)
3 | 静电消散 (管路) | CC | per SAE J1645 | PF.90197 §6.2.5 <S> | 静电消散测试 (DV/PV各15件, P99C90) | 材料入库检 + 首件确认 | 标注<S>(安全); 需SAE J1645标准
4 | 静电消散 (QC接头) | CC | DC电阻 ≤1 MΩ @ 500V | PF.90298 §6.4.1 <S> | 绝缘电阻测试 (DV/PV各15件, P99C90) | 100%在线电阻检测 | 标注<S>(安全)
5 | MiniSHED蒸发排放 | CC | per LP.7A005 | PF.90197 §8.2 <E> | MiniSHED测试 (DV 15件P99C90, PV 15件R95C90) | 材料认证+过程控制 | 标注<E>(排放); 需LP.7A005程序
6 | 限用物质合规 | CC | per CS-9003 / CS.00265 / GADSL | PF.90298 Table 1, CTS Table 4 | IMDS登记 + 材料成分声明 | 供应商IMDS提交 + 禁用物质筛查
7 | 碰撞安全 | CC | per FMVSS 301 | PF.90197 §8.1, PF.90298 §8.1 | 车辆级碰撞测试 | STELLANTIS负责车辆级测试 | 供应商提供零件
8 | 拉脱力 (管路) | SC | RT燃油管≥450N, 蒸汽管≥222N; 115°C: ≥115N / ≥65N | PF.90197 §6.3.5 | 拉脱力试验 (DV/PV各15件, P99C90) | 首件+抽检拉脱力
9 | 拉脱力 (QC接头) | SC | 液体: 未浸泡≥450N, 已浸泡≥297N; 蒸汽: 未浸泡≥222N, 已浸泡≥75N | PF.90298 §7.3 | 拉脱力试验 (DV/PV各15件, P99C90) | 首件+抽检拉脱力 | 需SAE J2044标准
10 | 清洁度 (管路) | SC | 汽油/蒸汽管≤1.5 mg/dm²; 柴滤下游: per Table 6分级限值 | PF.90197 §7.1 | ISO 16232清洁度检测 (DV/PV各15件, P99C90) | 过程清洁度控制 + 抽检
11 | 清洁度 (QC接头) | SC | ≤0.75 mg/dm² | PF.90298 §6.2.4 | ISO 16232清洁度检测 | 过程清洁度控制 + 抽检
12 | 脉冲压力耐久 | SC | P1(回油0-1bar), P2(供油2-5bar), P5(UniJet柴油0-5bar); 300k~600k次 | PF.90197 §9.5 | 脉冲耐久试验 (DV/PV各45件, R95C90) | 过程参数控制(焊接/装配)
13 | 振动耐久 | SC | R95/C90, 通用频谱 per Table 8 | PF.90197 §9.4 | 振动耐久试验 (DV/PV各45件, R95C90) | 过程参数控制
14 | 寿命循环 | SC | per SAE J2045 §4.6, R95C90 | PF.90197 §9.3 | 寿命循环试验 (DV/PV各45件, R95C90) | 过程参数控制 | 需SAE J2045标准
15 | 燃油兼容性 | SC | 1048h循环 (4×250h@120°C+12h@130°C), 柴油C5/C6/C7 | PF.90197 §6.3.6 | 燃油浸泡试验 (DV/PV各15件, P99C90) | 材料认证 + 批次追溯 | 需SD-11597燃料清单
16 | 腐蚀耐受 | SC | 15年功能寿命, per CS.00251; QC: SAE J2334 180 cycles | PF.90197 §5.3, PF.90298 §5.1 | 循环腐蚀试验 (DV/PV各15件, P99C90) | 表面处理工艺控制 | 需CS.00251 + SAE J2334标准
17 | 接头插入力 | SC | <11mm: ≤67N; ≥11mm: ≤111N | PF.90197 §6.2.4, PF.90298 §7.2 | 插入力测试 (DV/PV各15件, P99C90) | QC接头尺寸SPC控制
18 | 压降/流阻 | SC | 液体≤400 kPa, 蒸汽≤3.4 kPa; 成型管≥80%截面积 | PF.90197 §7.3 | 流阻测试 (DV/PV各15件, P99C90) | 弯管工艺+模具尺寸控制
19 | QC高温爆破 | SC | 液体QC ≥3447 kPa(500 psi); 蒸汽QC ≥689 kPa(100 psi) | PF.90298 §6.3.6 | 高温爆破试验 | 材料+装配过程控制
20 | QC侧向载荷 | SC | 8mm→225N, 10mm→310N, 12mm+→400N | PF.90298 §7.4 | 侧向载荷试验 | 接头结构设计验证
21 | QC动态冲击 | SC | Charpy -30°C: 金属50J/混合30J/塑料10J | PF.90298 §6.3.5 | 低温冲击试验 | 材料认证+批次控制
22 | 卡扣插拔力 | SC | 安装≤20N(双指)/40N(全手); 拆卸≥100N | PF.90197 §6.3.4 | 卡扣力测试 (DV/PV各15件, P99C90) | 卡扣模具尺寸控制
23 | 材料拉伸性能 | SC | 拉伸强度≥20 N/mm²(新件), 延伸率≥160% | PF.90197 §6.2.1 Table 3 | EN ISO 527-2拉伸试验 | 材料入货检验 | 需EN ISO 527-2标准
24 | QC锁扣疲劳 | SC | 30次拆装, R95C90 | PF.90298 §9.3 | 锁扣拆装疲劳试验 | 锁扣设计+材料控制 | 需SAE J2044标准
25 | QC摇摆耐久 | SC | 蒸汽360,000次/液体600,000次, ±12" stroke | PF.90298 §9.5 | 摇摆耐久试验 | QC结构+装配过程控制
26 | 氯化钙耐受(EMEA) | SC | CaCl2 50%, 60±2°C, 200h | PF.90197 §5.4 | 氯化钙浸泡试验 (DV/PV各15件, P99C90) | 材料认证
27 | 化学耐受 | SC | 耐汽车化学品, 试后满足6.1/7.2/7.4 | PF.90197 §5.1 | 化学品浸泡试验 (DV/PV各15件, P99C90) | 材料认证
28 | NVH评分 | SC | 主观评分 ≥ 8 (Table 4 Rating Scale) | PF.90197 §6.3.2 | NVH主观评估 (STELLANTIS负责) | 设计优化 | STELLANTIS负责测试
29 | Damper耐久 | SC | 1,000,000 cycles, 2~13.5 bar @ 98°C | 图纸P003161 Note 9 | 脉冲耐久试验 | Damper装配+弹簧过程控制 | 参考公司图纸, 我方需调整设计