## 质量目标表
类别 | 指标名称 | 目标值 | 来源文件 | 验证方法 | 备注
市场质量目标 | CCP (Customer Car Profile) | 承诺共享目标达成 | SSTS Quality Targets | CCP跟踪系统
| QT (Quality Tracking) | 承诺共享目标达成 | SSTS Quality Targets | QT跟踪系统
| ICP (Initial Customer Perception) | 0 for single component | SSTS Quality Targets | 初期客户感知评估
| 可靠性 c/1000 @3MIS | 0.00 c/1000 (Underbody) | SSTS Quality Targets | 现场故障跟踪
| 可靠性 c/1000 @12MIS | 0.035 c/1000 (Underbody) | SSTS Quality Targets | 现场故障跟踪
可靠性目标 | 脉冲压力耐久 | P1/P2/P5 300k~600k次, R95C90 | PF.90197 §9.5 | 脉冲耐久试验 (DV/PV各45件)
| 振动耐久 | 通用频谱 per Table 8, R95C90 | PF.90197 §9.4 | 振动耐久试验 (DV/PV各45件)
| 寿命循环 | per SAE J2045 §4.6, R95C90 | PF.90197 §9.3 | 寿命循环试验 (DV/PV各45件) | 需SAE J2045标准
| QC摇摆耐久 | 液体600k次/蒸汽360k次, ±12" | PF.90298 §9.5 | 摇摆耐久试验
| QC锁扣疲劳 | 30次拆装, R95C90 | PF.90298 §9.3 | 锁扣疲劳试验 | 需SAE J2044标准
| Damper耐久 | 1,000,000 cycles, 2~13.5 bar @98°C | 图纸P003161 Note 9 | 脉冲耐久试验 | 参考公司图纸, 我方调整设计
| Bench Demonstration | per PF.90068 Annex A | SSTS Quality Targets §R29 | 台架验证试验 | 需PF.90068 Annex A(最低样本量)
功能试验 | 爆破压力 | RT≥8×WP; 115°C≥3×WP; 后处理≥75%原值且≥3×WP | PF.90197 §7.4 | 爆破试验 (DV/PV各15件, P99C90)
| 泄漏 (VLD) | 液:15μm×3mm/150PSI; 汽:20μm×3mm/10PSI | PF.90197 §7.2 | 真空泄漏检测 (DV/PV各15件, P99C90) | CC特性 <S,E>
| 拉脱力 (管路) | RT燃油管≥450N/蒸汽管≥222N; 115°C: ≥115N/≥65N | PF.90197 §6.3.5 | 拉脱力试验 (DV/PV各15件, P99C90)
| 拉脱力 (QC) | 液体:未浸泡≥450N/已浸泡≥297N; 蒸汽:未浸泡≥222N/已浸泡≥75N | PF.90298 §7.3 | 拉脱力试验 (P99C90) | 需SAE J2044标准
| 压降/流阻 | 液体≤400kPa; 蒸汽≤3.4kPa; 成型管≥80%截面积 | PF.90197 §7.3 | 流阻测试 (DV/PV各15件, P99C90)
| 接头插入力 | <11mm≤67N; ≥11mm≤111N | PF.90197 §6.2.4 | 插入力测试 (DV/PV各15件, P99C90)
| QC高温爆破 | 液体QC≥3447kPa; 蒸汽QC≥689kPa | PF.90298 §6.3.6 | 高温爆破试验
| 静电消散 (管路) | per SAE J1645 | PF.90197 §6.2.5 | 静电消散测试 (P99C90) | CC特性 <S>; 需SAE J1645
| 静电消散 (QC) | DC电阻≤1MΩ @500V | PF.90298 §6.4.1 | 绝缘电阻测试 (P99C90) | CC特性 <S>
过程能力 | CC特性 Cpk | Cpk ≥ 1.67 | CTS / SSTS | SPC统计 | 爆破/泄漏/静电等CC项
| SC特性 Cpk | Cpk ≥ 1.33 | CTS / SSTS | SPC统计 | 拉脱力/清洁度/尺寸等SC项
清洁度目标 | 管路清洁度 | 汽油/蒸汽管≤1.5 mg/dm²; 柴滤下游 per Table 6分级限值 | PF.90197 §7.1 | ISO 16232清洁度检测 (P99C90)
| QC接头清洁度 | ≤0.75 mg/dm² | PF.90298 §6.2.4 | ISO 16232清洁度检测
安全法规 | 碰撞安全 | per FMVSS 301 | PF.90197 §8.1 | 车辆级碰撞测试 (STELLANTIS) | 供应商提供零件
| 蒸发排放 MiniSHED | per LP.7A005 | PF.90197 §8.2 | MiniSHED测试 (DV P99C90, PV R95C90) | CC特性 <E>; 需LP.7A005
环保合规 | IMDS登记 | 100%材料成分声明 | CTS Table 4, CS-9003 | IMDS系统提交 | 需CS-9003限用物质标准
| GADSL合规 | 无禁用物质 | CS.00265 | 材料成分筛查
耐环境目标 | 腐蚀耐受 | 15年功能寿命, per CS.00251 | PF.90197 §5.3 | 循环腐蚀试验 (P99C90) | 需CS.00251标准
| QC腐蚀 | SAE J2334 180 cycles | PF.90298 §5.1 | SAE J2334循环腐蚀 | 需SAE J2334标准
| 燃油兼容性 | 1048h循环, 柴油C5/C6/C7 | PF.90197 §6.3.6 | 燃油浸泡试验 (P99C90) | 需SD-11597燃料清单
| 氯化钙耐受(EMEA) | CaCl2 50%, 60±2°C, 200h | PF.90197 §5.4 | 氯化钙浸泡试验 (P99C90)
| 化学品耐受 | 耐汽车化学品, 试后满足泄漏/爆破 | PF.90197 §5.1 | 化学品浸泡试验 (P99C90)
| 温度范围 | -40°C ~ +130°C continuous | 图纸P003161, PF.90197 §5.2 | 温度循环试验 | 尼龙管连续90°C, 短期115°C