## 特殊特性清单
KP1 燃油管路 — 初始特殊特性清单（A5）
零件号: FC00SAA78530 ¦ 零件名: 滤清器至发动机供油管 ¦ 车型: KP1 A&B ¦ 日期: 2026-03-01
序号 | 特性名称 | 类别 (CC/SC) | 规范要求 | 来源文件 (章节) | 验证方法 | 控制方法建议
1 | 燃油泄漏密封性（液态管） | CC | 泄漏率 ≤ 15μm VLD（虚拟泄漏孔径）；测试压力 ≥ 150 PSI | PF.90197 §7.2 | 氦气检漏 / 压降法 | 100% 在线全检（所有市场）；量产持续符合性要求
2 | 爆破压力（常温） | CC | ≥ 工作压力 8 倍（KP1 工作压力 4.5 bar → ≥ 36 bar） | PF.90197 §7.4 | 爆破试验机 | DV/PV 各 15 件 P99C90；量产每季度 1 件
3 | 爆破压力（高温 115°C） | CC | ≥ 工作压力 3 倍（≥ 13.5 bar） | PF.90197 §7.4 | 高温爆破试验 | DV/PV 各 15 件 P99C90
4 | 接头拔脱力（常温） | CC | ≥ 450 N（燃油管）；≥ 222 N（蒸气管） | PF.90197 §6.3.5 | 万能拉力机 | DV/PV 各 15 件 P99C90；量产每季度 1 件
5 | 接头拔脱力（115°C） | CC | ≥ 115 N（燃油管）；≥ 69 N（蒸气管） | PF.90197 §6.3.5 | 高温拉力试验 | DV/PV 各 15 件 P99C90
6 | 碰撞安全（FMVSS 301） | CC | 碰撞后不得出现液态燃油泄漏 | PF.90197 §8.1 | 整车碰撞测试（Stellantis 负责） | 设计阶段确保管路布置符合要求
7 | 静电释放能力 | CC | 管路须具备静电释放能力，防止静电引燃 | PF.90197 §6.2.5 | 静电释放测试 | DV/PV 各 15 件 P99C90
8 | 内部清洁度 | SC | 柴油滤后管 Filter A: ≥500μm 颗粒 = 0；≤ 1.5 mg/dm² Filter B: ≥200μm 颗粒 = 0；≤ 1.5 mg/dm² | PF.90197 §7.1 Table 6 | 颗粒计数 + 称重法 | DV/PV 各 15 件 P99C90；量产按频次抽检
9 | 金属管内表面镀镍 | SC | 所有金属管路须做内表面镀镍处理（关键特殊要求） | CTS §3.1 | 镀层厚度检测 / 盐雾试验 | 来料检验 + 过程控制；镀层厚度纳入控制计划
10 | 管端保护帽 | SC | 所有管口须安装保护帽（塑料/橡胶/金属），取消须经工厂和质量部门同意 | CTS §3.7 / PPT 通用要求 | 目视检查 | 100% 目视检查；包装作业指导书明确要求
11 | 管路截面积保持率 | SC | 弯管成形后截面积 ≥ 原始截面积 80% | PF.90197 §7.3 | 截面测量 | 首件检验 + 定期抽检
12 | 压降/流阻 | SC | 燃油管 ≤ 400 kPa（58 PSI）；蒸气管 ≤ 3.4 kPa（0.5 PSI） | PF.90197 §7.3 | 流量/压降测试台 | 100% 在线测试；DV/PV 各 15 件
13 | 蒸发排放（MiniSHED） | SC | 符合 CARB 蒸发排放标准 | PF.90197 §8.2 | MiniSHED 试验 | DV: P99C90；PV: R95C90
14 | 脉冲压力耐久 | SC | 标准 300,000 次；Start/Stop 600,000 次；温度循环 -40°C ~ +130°C | PF.90197 §9.5 Table 9-10 | 脉冲耐久试验台 | DV/PV 各 45 件 R95C90
15 | 振动耐久 | SC | 按平台振动谱，三轴随机振动 | PF.90197 §9.4 Table 8 | 振动试验台 | DV/PV 各 45 件 R95C90
16 | 寿命循环试验 | SC | 15 年 / 150,000 英里设计寿命 | PF.90197 §9.3 | 综合耐久试验 | DV/PV 各 45 件 R95C90
17 | 塑料管拉伸强度 | SC | 新件 ≥ 20 N/mm²；老化后 ≥ 15 N/mm² | PF.90197 §6.2 Table 3 | 万能拉力机 | DV/PV 各 15 件 P99C90
18 | 塑料管延伸率 | SC | 新件 ≥ 160%；老化后变化 ≤ 50% | PF.90197 §6.2 Table 3 | 万能拉力机 | DV/PV 各 15 件 P99C90
19 | 接头插入力 | SC | 管径 <11mm: ≤ 67N；管径 ≥11mm: ≤ 111N | PF.90197 §6.2.4 | 力传感器 | DV/PV 各 15 件 P99C90
20 | 卡扣保持力 | SC | 最大装配力（双指）≤ 20N；最小装配力（无指）≥ 40N；最小拆卸力 ≥ 80N | PF.90197 §6.3.4 | 力传感器 | DV/PV 各 15 件 P99C90；量产每季度抽检
21 | 耐腐蚀性 | SC | 盐雾 / 氯化锌（EMEA）/ 化学试剂浸泡后爆破压力 ≥ 原始值 75% 且 ≥ 3 倍工作压力 | PF.90197 §5.3-5.5 | 盐雾箱 + 爆破试验 | DV/PV 各 15 件 P99C90
22 | 材料合规（禁用物质） | SC | 符合 CS-9003 / 9.01108；REACH 法规；重金属禁令（Pb/Cr6+/Hg/Cd） | CTS §3.2 / SSTS | IMDS 系统提交 + 第三方检测 | 每批次材料证书核查；IMDS 数据更新
合计: 22 项特殊特性（CC: 7 项 ¦ SC: 15 项）
图例: | CC | 关键特性 (Critical Characteristic) — 影响安全或法规
| SC | 重要特性 (Significant Characteristic) — 影响功能或耐久