## 能力声明总览
供应商能力声明文件（B1）— KP1 燃油管路
黄色单元格 = 供应商填写项 ¦ 绿色单元格 = 参考值（来自 CTS/PF.90197 要求）
类别 | 评估项目 | CTS/PF.90197 要求 | 我方现状 （供应商填写） | 判定 （AI 自动） | 备注/替代方案
公司基本信息 | 公司名称/地址 | —
| IATF 16949 认证 | 必须 |  |  | 证书编号及有效期
| ISO 14001 认证 | SSTS 环保要求
| Stellantis 供应商代码 | — |  |  | 如有
| 类似产品经验 | 燃油管路/阻尼器 |  |  | 列出主要客户和零件
制造能力 | 注塑加工（PA66 GF30） | 壳体/堵头/主体材料 |  |  | 机台吨位范围
| 金属管弯管加工 | CTS 要求金属管路
| 金属管内表面镀镍 | CTS §3.1 明确要求 |  |  | ⚠️ 关键项：自有产线 or 委外？
| 弹簧制造/采购 | 压缩弹簧 4.5bar, NF EN 10270-3 |  |  | 自制 or 外购？供应商名称
| 膜片加工 | 材料 54U6002+AgN91S
| 自动化装配线 | 5 个子零件装配 |  |  | 手动/半自动/全自动？
| 清洁度控制能力 | ≥500μm 颗粒 = 0；≤1.5 mg/dm² |  |  | ⚠️ 清洗工艺描述
| 管端保护帽安装 | CTS §3.7 / PPT 通用要求
软件/工具 | CAD 软件 | 必须 UG/NX 或 Parasolid |  |  | ⚠️ 如用 CATIA/SolidWorks = 例外项
| Teamcenter 接入 | CTS 要求通过 Teamcenter 共享 CAD |  |  | 有/无许可？
| CAE 仿真能力 | 流体/结构仿真（非必须） |  |  | 有则加分
| IMDS 系统账号 | SSTS 环保合规要求 |  |  | 材料数据申报用
测试能力 | 爆破试验 | 常温 ≥36bar；115°C ≥13.5bar |  |  | 自有/委外？设备最大压力
| 泄漏检测（VLD） | ≤ 15μm VLD；测试压力 ≥150 PSI |  |  | ⚠️ 氦检/压降法？精度？
| 脉冲耐久试验 | 300,000~600,000 次 |  |  | 自有/委外？
| 万能拉力机 | 拉脱力 ≥450N；拉伸强度 |  |  | 量程范围
| 振动试验台 | 三轴随机振动，按平台谱 |  |  | 自有/委外？
| 环境试验箱 | -40°C ~ +150°C |  |  | 温度范围确认
| 盐雾/腐蚀试验 | PF.90197 §5.3 |  |  | 自有/委外？
| 静电释放测试 | PF.90197 §6.2.5
| MiniSHED 蒸发排放 | CARB 标准 |  |  | 通常委外
| 清洁度检测 | 颗粒计数 + 称重
| CMM 三坐标测量 | 全尺寸检测
产能信息 | 现有产能 | — |  |  | 万件/年
| 可扩展产能 | — |  |  | 万件/年
| 样件交付周期 | VP: OT 件；PS: OTOP+AQF 件 |  |  | 周
| 量产交付周期 | — |  |  | 周
质量体系 | SPC 过程控制能力 | Ppk ≥1.67（初始）；Cpk ≥1.33（量产）
| MSA/GR&R 体系 | GR&R < 10% 合格
| FMEA 编制经验 | DFMEA + PFMEA |  |  | 使用 AIAG/VDA 新版？
| 8D 问题解决能力 | 客户投诉响应
| 二级供应商管理 | 弹簧/膜片等外购件 |  |  | 来料检验标准
合计 37 项评估项目（6 大类）。供应商填写黄色栏后交回，AI 自动生成例外事项清单（B2 → TDR #6）。