## 补充材料清单
KP1 燃油管路 — 补充材料清单 / DV+PV 测试样件需求（C3 / TDR #8）
零件号: FC00SAA78530 ¦ 零件名: 滤清器至发动机供油管 ¦ 车型: KP1 A&B ¦ 日期: 2026-03-01
说明: 单价栏标黄色为供应商待填项；标红色为被 PF.90298 阻塞项（接头规范未到手）
序号 | 测试类别 | 测试项目 | PF.90197 章节 | 验收标准 | DV 样件数 | PV 样件数 | DV+PV 合计 | 单价 (¥/件) | DV+PV 费用小计 | 备注
1 | 功能性测试 | 内部清洁度测试 | §7.1 | P99C90 | 15 | 15 |  | 待填 |  | 柴油滤后管 Filter A 标准
2 |  | 泄漏密封性测试 | §7.2 | P99C90 | 15 | 15 |  | 待填 |  | VLD ≤ 15μm；100%全检项
3 |  | 压降/流阻测试 | §7.3 | P99C90 | 15 | 15 |  | 待填 |  | 100%全检项
4 |  | 爆破试验（常温+高温） | §7.4 | P99C90 | 15 | 15 |  | 待填 |  | 常温 ≥36bar；115°C ≥13.5bar
5 |  | 接头拉脱力（常温+高温） | §6.3.5 | P99C90 | 15 | 15 |  | 待填 |  | 常温 ≥450N；115°C ≥115N
6 |  | 接头插入力 | §6.2.4 | P99C90 | 15 | 15 |  | 待填 |  | <11mm ≤67N；≥11mm ≤111N
7 |  | 卡扣插入/保持力 | §6.3.4 | P99C90 | 15 | 15 |  | 待填 |  | 装配 ≤20N；拆卸 ≥80N
8 |  | 静电释放测试 | §6.2.5 | P99C90 | 15 | 15 |  | 待填 |  | 安全相关 CC 项
9 |  | 材料层检测 | §6.2.2 | P99C90 | 15 | 15 |  | 待填
10 |  | 内部燃油耐受性 | §6.3.6 | P99C90 | 15 | 15 |  | 待填 |  | 老化后拉伸强度 ≥15 N/mm²
11 |  | 成形管完整性 | §6.3.9 | P99C90 | 15 | 15 |  | 待填 |  | 弯管后截面 ≥80%
12 |  | 尺寸符合性验证 | §6.3.8 | P99C90 | 15 | 15 |  | 待填 |  | 全尺寸检测
13 |  | 运输尺寸符合性 | §6.3.7 | P99C90 | 0 | 15 |  | 待填 |  | 仅 PV
14 |  | 化学耐受性 | §5.1 | P99C90 | 15 | 15 |  | 待填
15 |  | 耐腐蚀性 | §5.3 | P99C90 | 15 | 15 |  | 待填 |  | 盐雾试验
16 |  | 氯化锌耐受性 | §5.4 | P99C90 | 15 | 15 |  | 待填 |  | 仅 EMEA 市场
17 | 耐久性测试 | 寿命循环试验 | §9.3 | R95C90 | 45 | 45 |  | 待填 |  | 15年/150,000英里
18 |  | 振动循环试验 | §9.4 | R95C90 | 45 | 45 |  | 待填 |  | 三轴随机振动；按平台振动谱
19 |  | 脉冲压力耐久 | §9.5 | R95C90 | 45 | 45 |  | 待填 |  | 300,000次（标准）/ 600,000次（S&S）
20 | 安全/法规 | 蒸发排放 MiniSHED | §8.2 | DV:P99C90 PV:R95C90 | 15 | 45 |  | 待填 |  | CARB 标准
21 | 接头测试 | 快插接头性能验证 | PF.90298 | 待确认 | 15 | 15 |  | 待填 |  | ⛔ 需 PF.90298 规范到手后补充
22 |  | 接头耐久/老化 | PF.90298 | 待确认 | 45 | 45 |  | 待填 |  | ⛔ 需 PF.90298 规范到手后补充
样件需求汇总
类别 | DV 样件数 | PV 样件数 | DV+PV 合计 | 说明
功能性测试（P99C90） |  |  |  | 每项 15 件；部分项目样件可共用
耐久性测试（R95C90） |  |  |  | 每项 45 件（Weibull β=1.5）
安全/法规测试 |  |  |  | MiniSHED: DV 15件 / PV 45件
接头测试（⛔阻塞） |  |  |  | 需 PF.90298 到手后确认
合计（不含共用优化） |  |  |  | 实际需求可通过样件共用优化
样件共用优化说明
1. 功能性测试（15件组）：泄漏、压降、爆破、拉脱力等可按顺序在同一批样件上执行（先非破坏 → 后破坏），实际需约 15-30 件而非 15×16=240 件
2. 耐久性测试（45件组）：寿命循环、振动、脉冲压力为独立测试，样件不可共用，合计需 135 件（DV）+ 135 件（PV）
3. 建议与 Stellantis 确认 DVP&R 模板（07740 附件2）后，再精确优化样件共用方案
4. 接头相关测试项待 PF.90298 到手后补充（当前标红为阻塞项）
5. 配套件费用（接头、夹具、测试介质、密封圈等）需单独估算，建议按样件费用的 15-20% 预留
费用汇总（供应商填入单价后自动计算）
费用项目 | 金额 (¥) | 说明
样件制造费用 |  | 供应商填入单价后自动汇总
配套件/夹具费用 | 待填 | 建议按样件费 15-20% 预留
第三方检测费用 | 待填 | 如泄漏VLD、盐雾等委外测试
物流/包装费用 | 待填 | 样件运输
合计开发测试费用 |  | 须计入报价中的开发成本